## METRIQUE
PERÇAGE ET TARAUDAGE
Tarauds | Ø de perçage | Matière | Lubrifiant | Ø du forêt | [7 empty] | Ø mm
M2 | 1.6 |  |  | 2 | 4 | 6 | 8 | 10 | 12 | 16 | 20
M3 | 2.5 | Acier Fer Zinc | Huile de coupe | 5200 | 4000 | 2600 | 1700 | 1150 | 750 | 500 | 380 | Vitesse de rotation en trs/min
M4 | 3.3
M5 | 4.2
M6 | 5 | Laiton Bronze | Sec | bar: Ø du forêt 2 to Ø du forêt 20
M7 | 6
M8 | 6.8
M9 | 7.8 | Aluminium Cuivre Plastique tendre | Sec ou pétrole | bar: Ø du forêt 2 to Ø du forêt 20
M10 | 8.5
M11 | 9.5
M12 | 10.3 | Plastique dur Plexiglas | Pétrole | 2600 | 1700 | 1150 | 750 | 500 | 380 | 150 | 90
M14 | 12
M16 | 14
M18 | 15.5 | Fonte malléable | Sec | 2100 | 1100 | 750 | 550 | 450 | 400 | 300 | 200
M20 | 17.5
M22 | 19.5
M24 | 21
M27 | 24
M30 | 26.5

## POUCE
TARAUDAGE ET CONVERSION EN POUCE
Tarauds et filets | Ø de perçage | Tarauds et filets | Ø de perçage | Pouce | mm
B.S.F. |  | B.S.W. |  | ---->
3/16"-32 | 4 | 1/8"-60 | 2.55 | 1 / 64 | 0.4
7/32" -28 | 4.6 | 3/16"-24 | 3.7 | 1 / 32 | 0.79
1/4"-26 | 5.3 | 1/4"-24 | 5.1 | 3 / 64 | 0.19
9/32"-26 | 6.1 | 5/16"-18 | 6.5 | 1 / 16 | 1.59
5/16"-18 | 6.8 | 3/8"-16 | 7.9 | 3 / 32 | 2.38
3/8"-20 | 8.3 | 7/16"-14 | 9.3 | 1 / 8 | 3.18
7/16"-16 | 9.7 | 1/2"-12 | 10.5 | 5 / 32 | 3.97
1/2"-16 | 11.1 | 9/16"-12 | 12.1 | 3 / 16 | 4.76
9/16"-16 | 12.7 | 5/8"-11 | 13.5 | 1 / 4 | 5.56
5/8"-14 | 14 | 11/16"-11 | 15 | 9 / 32 | 6.35
11/16"-14 | 15.5 | 3/4"-10 | 16.25 | 5 / 16 | 7.14
3/4"-12 | 16.75 | 7/8"-9 | 19.25 | 11 / 32 | 7.94
7/8"-11 | 19.8 | 1"-8 | 22 | 3 / 8 | 8.73
1"-10 | 22.75 | 1 1/8"-7 | 24.75 | 1 / 2 | 9.53
1 1/8"-9 | 25.5 | 1 1/4"-7 | 28 | 5 / 8 | 12.7
1 1/4"-9 | 28.5 | 1 1/2"-6 | 33.5 | 3 / 4 | 15.88
1 3/4"-8 | 31.5 | 1 3/4"-5 | 39 | 7 / 8 | 19.05
1 1/2"-8 | 34.5 | 2 1/2"-4 | 44.5 | 1 | 22.23